## Sheet1
技术参数要求
序号 | 名称 | 技术参数 | 数量（米)
1 | 窗帘布（一） | 一、面料技术参数： 1、成分：100%聚酯纤维； 2、织物密度：经密≥700根/10cm，纬密≥480 根/10cm； 3、单位面积克重：≥520g/㎡； 4、甲醛含量： ≤75mg/kg； 5、可分解致癌芳香胺染料，无检出； 6、含氯苯酚：≤0.05mg/kg； 7、PH 值：4.0-9.0； 8、无异味； 9、耐皂洗色牢度(背光面)：变色、沾色≥4级； 10、耐水洗色牢度(背光面)：变色、沾色≥4级； 11、耐干、湿摩擦色牢度(背光面)：≥4级； 12、耐酚黄变(背光面)：≥4级； 13、耐光色牢度(迎光面) ：≥4级； 14、遮光率：≥95%； 15、抗紫外线：T(UVA)平均值＜5%，UPF＞50； 16、电荷面密度：≤10uC/m2； 17、织物悬垂性：≤80%； 18、勾丝 (背光面) ：≥2 级； 19、顶破强力 (钢球法) ：≥3500N； 20、断裂强力 (条样法) ：经向 ≥1600N，纬向≥2500N； 21、撕破强力 (N) ：经向≥60 N，纬向≥60N； 二、阻燃要求 (水洗50次后) ： 1、 续燃时间：经向≤5S，纬向≤5S； 2、阴燃时间：经向≤5S，纬向≤5S； 3、损毁长度：经向≤150mm，纬向≤150mm； 4、熔融滴落物：未引起脱脂棉燃烧或阴燃； 三、抗菌性能： 1、金黄色葡萄球菌抑菌率≥70%； 2、大肠杆菌抑菌率≥70%； 3、白色念珠菌抑菌率≥70%。 四、制作工艺要求： 1、遮光布帘制作样式为：韩式，高温定型工艺，布帘侧包边宽度3cm，底边包边宽度12cm，成品高度误差不超过0.5cm，宽度不能小于要求制作的宽度，不能超过要求宽度15cm以上，成品无线头无污迹。布帘熨烫衬的时候要保持丝縷平直，不起泡，无线头杂物。 2、每米成品布艺窗帘制作8个标准褶皱。、 3、缝制针距均匀牢固表面平整每10cm不少于35针。 4、褶皱比例：1：2.5 | 223.4
2 | 窗帘布（二） | 一、面料技术参数： 1、成分：100%聚酯纤维； 2、织物密度：经密≥700根/10cm，纬密≥480 根/10cm； 3、单位面积克重：≥380g/㎡； 4、甲醛含量： ≤75mg/kg； 5、可分解致癌芳香胺染料，无检出； 6、含氯苯酚：≤0.05mg/kg； 7、PH 值：4.0-9.0； 8、无异味； 9、耐皂洗色牢度(背光面)：变色、沾色≥4级； 10、耐水洗色牢度(背光面)：变色、沾色≥4级； 11、耐干、湿摩擦色牢度(背光面)：≥4级； 12、耐酚黄变(背光面)：≥4级； 13、耐光色牢度(迎光面) ：≥4级； 14、遮光率：≥85%； 15、抗紫外线：T(UVA)平均值＜5%，UPF＞50； 16、电荷面密度：≤10uC/m2； 17、织物悬垂性：≤80%； 18、勾丝 (背光面) ：≥2 级； 19、顶破强力 (钢球法) ：≥3500N； 20、断裂强力 (条样法) ：经向 ≥1600N，纬向≥2500N； 21、撕破强力 (N) ：经向≥60 N，纬向≥60N； 二、阻燃要求 (水洗50次后) ： 1、 续燃时间：经向≤5S，纬向≤5S； 2、阴燃时间：经向≤5S，纬向≤5S； 3、损毁长度：经向≤150mm，纬向≤150mm； 4、熔融滴落物：未引起脱脂棉燃烧或阴燃； 三、抗菌性能： 1、金黄色葡萄球菌抑菌率≥70%； 2、大肠杆菌抑菌率≥70%； 3、白色念珠菌抑菌率≥70%。 四、制作工艺要求： 1、遮光布帘制作样式为：韩式，高温定型工艺，布帘侧包边宽度3cm，底边包边宽度12cm，成品高度误差不超过0.5cm，宽度不能小于要求制作的宽度，不能超过要求宽度15cm以上，成品无线头无污迹。布帘熨烫衬的时候要保持丝縷平直，不起泡，无线头杂物。 2、每米成品布艺窗帘制作8个标准褶皱。、 3、缝制针距均匀牢固表面平整每10cm不少于35针。 4、褶皱比例：1：2.5 | 407.4
3 | 帝王纱 | 1、纤维成分为聚酯纤维100%； 2、单位面积质量≥150g/㎡， 3、密度经向≥200根/10cm，纬向≥100根/10cm， 4、耐水色牢度≥3级； 5、耐酸汗渍色牢度≥3级； 6、耐碱汗渍色牢度≥3级； 7、耐干摩擦色牢度≥3级； 8、耐湿摩擦色牢度≥3级； 9、耐光色牢度≥3级； 10、须达到B1级阻燃，即续燃时间≤5s、阴燃时间≤5s、损毁长度≤150mm。 11、甲醛含量≤20mg/kg， 12、PH值4.0～9.0， 13、无异味， 14、可分解致癌芳香胺染料≤20mg/kg。 制作工艺要求： 1、遮光布帘制作样式为：韩式，高温定型工艺，布帘侧包边宽度3cm，底边包边宽度12cm，成品高度误差不超过0.5cm，宽度不能小于要求制作的宽度，不能超过要求宽度15cm以上，成品无线头无污迹。布帘熨烫衬的时候要保持丝縷平直，不起泡，无线头杂物。 2、每米成品布艺窗帘制作8个标准褶皱。、 3、缝制针距均匀牢固表面平整每10cm不少于35针。 4、褶皱比例：1：2.5 | 485.1
4 | 追风电雕纱 | 1、纤维成分为聚酯纤维100%； 2、单位面积质量≥150g/㎡， 3、密度经向≥200根/10cm，纬向≥100根/10cm， 4、耐水色牢度≥3级； 5、耐酸汗渍色牢度≥3级； 6、耐碱汗渍色牢度≥3级； 7、耐干摩擦色牢度≥3级； 8、耐湿摩擦色牢度≥3级； 9、耐光色牢度≥3级； 10、须达到B1级阻燃，即续燃时间≤5s、阴燃时间≤5s、损毁长度≤150mm。 11、甲醛含量≤20mg/kg， 12、PH值4.0～9.0， 13、无异味， 14、可分解致癌芳香胺染料≤20mg/kg。 制作工艺要求： 1、遮光布帘制作样式为：韩式，高温定型工艺，布帘侧包边宽度3cm，底边包边宽度12cm，成品高度误差不超过0.5cm，宽度不能小于要求制作的宽度，不能超过要求宽度15cm以上，成品无线头无污迹。布帘熨烫衬的时候要保持丝縷平直，不起泡，无线头杂物。 2、每米成品布艺窗帘制作8个标准褶皱。、 3、缝制针距均匀牢固表面平整每10cm不少于35针。 4、褶皱比例：1：2.5 | 1375.8
5 | 铝合金轨道 | 1、外观质量：铝合金轨道外观无明显扭曲，表面涂层均匀，无皱纹、裂纹、鼓泡、流痕、发粘、凹陷、 暗斑、针孔、划伤等影响使用的可视缺陷； 2、力学性能/Mpa：抗拉强度≥220、规定非比例延伸强度≥200；断后伸长率≥13%； 3、韦氏硬度/HW：≥12； 4、扭拧度/（mm/m）：≤0.1； 5、角度偏差/°（度）：≤0.1； 6、平面间隙/mm：≤0.1； 7、斜切度/°（度）：≤0.1； 8、化学成分符合国家要求/%:Si:0.2～0.6；Mn≤0.1； Cu≤0.1；Mg:0.45～0.9；Zn≤0.1；Cr≤0.1；Fe ≤0.35；Ti≤0.1； 9、复合膜局部膜厚/μm：≥16； 10、漆膜局部膜厚/μm≥18； 11、阳极氧化膜局部膜厚/μm≧8； 12、漆膜硬度/H:≥5H； 13、干、湿附着性应达到 0 级； 14、耐碱性保护等级达到 10 级； 15、沸水试验后的膜层附着性涂层无脱落、起泡、起皱等现象，沸水试验后的膜层外观达到 0 级； 16、盐雾试验经过24h中性盐雾试验后，1.5mm以下绣点≦20点/d㎡； 17、轨道壁厚/mm：≥2； 18、轨道规格/mm：≥ 33* 23； 19、安装码宽度/mm：≥ 28* 63； 20、轨道承重安装固定后1米承重≥180kg无破坏； 21、安装码安装固定后承重≥50kg无破坏； 22、轨道克重/（g/m）≥700(不含配件) ； 23、轨道安装配件POS膨胀管，304不秀钢螺丝； 24、吊环承重固定后承重≥30㎏无破坏。 | 811.43

## Sheet2
四川国际航展（ACC飞街片区）室内装具采购项目-预算价格
序号 | 名称 | 数量 | 单位 | 单价（元） | 合计（元）
1 | 客房窗帘布 | 3150 | m | 128 | 403200
2 | 客房纱 | 3150 | m | 85 | 267750
3 | 餐厅包间+棋牌室布帘 | 680 | m | 115 | 78200
4 | 餐厅包间+棋牌室纱 | 680 | m | 75 | 51000
5 | 会议室窗帘布 | 345 | m | 115 | 39675
6 | 会议室纱 | 345 | m | 68 | 23460
7 | 电动轨道 | 4200 | m | 90 | 378000
8 | 电机 | 400 | m | 600 | 240000
9 | 布带 | 13362 | m | 15 | 200430
10 | 宴会厅布帘 | 720 | m | 120 | 86400
11 | 宴会厅纱 | 720 | m | 85 | 61200
12 | 公区布帘 | 450 | m | 105 | 47250
13 | 公区纱 | 450 | m | 60 | 27000
14 | 手动轨道 | 360 | m | 70 | 25200
1928765